## tabuľka
I/54 Moravské Lieskové - Nové mesto n/Váhom
| - nepravideľný krok | HODNOTENIE - TP 031/2009, príloha A | [15 empty] | HODNOTENIE - TP 031/2009, príloha B
LEGENDA |  | Y0 - priehyby po korekcii na silu a teplotu |  |  |  |  | 1 - výborná |  |  | 4 - dostatočná |  |  | NTV - netuhá vozovka |  | SCI - povrchový index krivosti |  |  | Ekryt, Epodkl, Epodlož - moduly pružnosti pre kryt, podklad a podložie
|  | Eekv - modul pružnosti po korekcii |  |  |  |  | 2 - veľmi dobrá |  |  | 5 - nevyhovujúca |  |  | PTV - polotuhá vozovka |  | BCI - podkladový index krivosti
|  | NV - nevyhovujúce úseky |  |  |  |  | 3 - dobrá | [7 empty] | TNV - počet ťažkých nákl. vozidiel
| Staničenie ULS | Kumul. stanič. (m) | Stanič. Km | Kum vz. (m) | GPS |  | Sm. | Y0 µm | Eekv Mpa | SCI mm | BCI mm | TNV voz./24h. | NTV PTV | Klasifikácia TP01/2009 tab.A3, A4 | Klasifikácia TP01/2009 tab.A5, A6 | NV | Dátum merania (m-r) | Ekryt Mpa | Epodkl Mpa | Epodlož Mpa | Zvyš. životnosť
[5 empty] | (Šírka (⁰) | Dĺžka (⁰)
0 | 3514A44700 - 3514A44800 560 m | 9707 | 162.029 | 0 | 48.80423 | 17.79583 | 1 | 144.0667 | 1291.763 | 0.01839036 | 0.07370775 | 182 | NTV | 1 | 1 - Vozovka aj podložie únosné | 0 | 4/2017 | Neplatný | výpočet!
0 | 3514A44700 - 3514A44800 580 m | 9727 | 162.049 | 20 | 48.80407 | 17.79605 | 2 | 165.9227 | 1121.606 | 0.03599242 | 0.04318485 | 182 | NTV | 1 | 1 - Vozovka aj podložie únosné | 0 | 4/2017 | 10630 | 161 | 137 | 20 | 0
0 | 3514A44700 - 3514A44800 600 m | 9747 | 162.069 | 40 | 48.8039 | 17.79607 | 1 | 133.212 | 1397.021 | 0.029439 | 0.03525065 | 182 | NTV | 1 | 1 - Vozovka aj podložie únosné | 0 | 4/2017 | 15139 | 122 | 193 | 20 | 0
0 | 3514A44700 - 3514A44800 620 m | 9767 | 162.089 | 60 | 48.80375 | 17.79627 | 2 | 166.918 | 1114.918 | 0.03153759 | 0.04419398 | 182 | NTV | 1 | 1 - Vozovka aj podložie únosné | 0 | 4/2017 | 13294 | 79 | 121 | 20 | 0
0 | 3514A44700 - 3514A44800 640 m | 9787 | 162.109 | 80 | 48.80357 | 17.7963 | 1 | 121.1246 | 1536.435 | 0.02724214 | 0.03122957 | 182 | NTV | 1 | 1 - Vozovka aj podložie únosné | 0 | 4/2017 | 21716 | 109 | 203 | 20 | 0
0 | 3514A44700 - 3514A44800 660 m | 9807 | 162.129 | 100 | 48.80343 | 17.79648 | 2 | 166.918 | 1114.918 | 0.03059774 | 0.04983308 | 182 | NTV | 1 | 1 - Vozovka aj podložie únosné | 0 | 4/2017 | 14996 | 10 | 519 | 20 | 0
0 | 3514A44700 - 3514A44800 680 m | 9827 | 162.149 | 120 | 48.80325 | 17.79652 | 1 | 115.5793 | 1610.15 | 0.0244695 | 0.02753272 | 182 | NTV | 1 | 1 - Vozovka aj podložie únosné | 0 | 4/2017 | 32156 | 49 | 203 | 20 | 0
0 | 3514A44700 - 3514A44800 700 m | 9847 | 162.169 | 140 | 48.8031 | 17.79672 | 2 | 188.5346 | 987.0868 | 0.04657519 | 0.06017143 | 182 | NTV | 1 | 1 - Vozovka aj podložie únosné | 0 | 4/2017 | 5901 | 187 | 154 | 20 | 0
0 | 3514A44700 - 3514A44800 720 m | 9867 | 162.189 | 160 | 48.80292 | 17.79673 | 1 | 187.9556 | 990.1277 | 0.04207407 | 0.06645926 | 182 | NTV | 1 | 1 - Vozovka aj podložie únosné | 0 | 4/2017 | 7463 | 29 | 277 | 20 | 0
0 | 3514A44700 - 3514A44800 740 m | 9887 | 162.209 | 180 | 48.80277 | 17.79693 | 2 | 163.78 | 1136.281 | 0.03595841 | 0.044062 | 182 | NTV | 1 | 1 - Vozovka aj podložie únosné | 0 | 4/2017 | 10613 | 137 | 146 | 20 | 0
0 | 3514A44700 - 3514A44800 760 m | 9907 | 162.229 | 200 | 48.8026 | 17.79697 | 1 | 136.8362 | 1360.02 | 0.02816636 | 0.03769908 | 182 | NTV | 1 | 1 - Vozovka aj podložie únosné | 0 | 4/2017 | 19557 | 34 | 222 | 20 | 0
20 | 3514A44700 - 3514A44800 800 m | 9947 | 162.269 | 240 | 48.80228 | 17.79717 | 1 | 132.7683 | 1401.69 | 0.02812891 | 0.03482431 | 182 | NTV | 1 | 1 - Vozovka aj podložie únosné | 0 | 4/2017 | 19662 | 61 | 193 | 20 | 0
0 | 3514A44700 - 3514A44800 820 m | 9967 | 162.289 | 260 | 48.8021 | 17.7974 | 2 | 139.4561 | 1334.47 | 0.03057129 | 0.03568068 | 182 | NTV | 1 | 1 - Vozovka aj podložie únosné | 0 | 4/2017 | 14073 | 175 | 168 | 20 | 0
0 | 3514A44700 - 3514A44800 840 m | 9987 | 162.309 | 280 | 48.80195 | 17.79742 | 1 | 149.0667 | 1248.435 | 0.03466667 | 0.03497778 | 182 | NTV | 1 | 1 - Vozovka aj podložie únosné | 0 | 4/2017 | 11299 | 200 | 163 | 20 | 0
0 | 3514A44700 - 3514A44800 860 m | 10007 | 162.329 | 300 | 48.80178 | 17.7976 | 2 | 137.6632 | 1351.85 | 0.03021805 | 0.03539549 | 182 | NTV | 1 | 1 - Vozovka aj podložie únosné | 0 | 4/2017 | 16221 | 112 | 176 | 20 | 0
0 | 3514A44700 - 3514A44800 880 m | 10027 | 162.349 | 320 | 48.8016 | 17.79762 | 1 | 141.1361 | 1318.586 | 0.03008178 | 0.0332223 | 182 | NTV | 1 | 1 - Vozovka aj podložie únosné | 0 | 4/2017 | 16366 | 187 | 146 | 20 | 0
0 | 3514A44700 - 3514A44800 900 m | 10047 | 162.369 | 340 | 48.80145 | 17.79782 | 2 | 143.0942 | 1300.542 | 0.03207129 | 0.04003302 | 182 | NTV | 1 | 1 - Vozovka aj podložie únosné | 0 | 4/2017 | 13834 | 119 | 181 | 20 | 0
0 | 3514A44700 - 3514A44800 920 m | 10067 | 162.389 | 360 | 48.80127 | 17.79782 | 1 | 141.9773 | 1310.773 | 0.03344052 | 0.03846914 | 182 | NTV | 1 | 1 - Vozovka aj podložie únosné | 0 | 4/2017 | 13559 | 146 | 187 | 20 | 0
0 | 3514A44700 - 3514A44800 940 m | 10087 | 162.409 | 380 | 48.80112 | 17.79802 | 2 | 165.2932 | 1125.878 | 0.03627401 | 0.04897288 | 182 | NTV | 1 | 1 - Vozovka aj podložie únosné | 0 | 4/2017 | 9716 | 98 | 164 | 20 | 0
0 | 3514A44700 - 3514A44800 960 m | 10107 | 162.429 | 400 | 48.80093 | 17.798 | 1 | 150.9725 | 1232.674 | 0.03213173 | 0.03993989 | 182 | NTV | 1 | 1 - Vozovka aj podložie únosné | 0 | 4/2017 | 17640 | 49 | 167 | 20 | 0
0 | 3514A44700 - 3514A44800 980 m | 10127 | 162.449 | 420 | 48.80078 | 17.79822 | 2 | 141.4226 | 1315.915 | 0.0292782 | 0.04103459 | 182 | NTV | 1 | 1 - Vozovka aj podložie únosné | 0 | 4/2017 | 17708 | 54 | 181 | 20 | 0
0 | 3514A44700 - 3514A44800 1000 m | 10147 | 162.469 | 440 | 48.80062 | 17.7982 | 1 | 141.6961 | 1313.374 | 0.03305937 | 0.03530167 | 182 | NTV | 1 | 1 - Vozovka aj podložie únosné | 0 | 4/2017 | 16090 | 149 | 170 | 20 | 0
0 | 3514A44700 - 3514A44800 1020 m | 10167 | 162.489 | 460 | 48.80045 | 17.7984 | 2 | 120.6944 | 1541.911 | 0.02775704 | 0.02911407 | 182 | NTV | 1 | 1 - Vozovka aj podložie únosné | 0 | 4/2017 | 17862 | 200 | 195 | 20 | 0
0 | 3514A44700 - 3514A44800 1040 m | 10187 | 162.509 | 480 | 48.80027 | 17.7984 | 1 | 171.629 | 1084.316 | 0.03772862 | 0.05858587 | 182 | NTV | 1 | 1 - Vozovka aj podložie únosné | 0 | 4/2017 | 11012 | 52 | 174 | 20 | 0
0 | 3514A44700 - 3514A44800 1060 m | 10207 | 162.529 | 500 | 48.80012 | 17.79857 | 2 | 129.7783 | 1433.984 | 0.03017228 | 0.03341723 | 182 | NTV | 1 | 1 - Vozovka aj podložie únosné | 0 | 4/2017 | 16231 | 200 | 186 | 20 | 0
0 | 3514A44700 - 3514A44800 1080 m | 10227 | 162.549 | 520 | 48.79993 | 17.79858 | 1 | 156.3185 | 1190.518 | 0.03581481 | 0.04173333 | 182 | NTV | 1 | 1 - Vozovka aj podložie únosné | 0 | 4/2017 | 12755 | 135 | 156 | 20 | 0
0 | 3514A44700 - 3514A44800 1100 m | 10247 | 162.569 | 540 | 48.79977 | 17.79875 | 2 | 134.2198 | 1386.532 | 0.02874105 | 0.03484859 | 182 | NTV | 1 | 1 - Vozovka aj podložie únosné | 0 | 4/2017 | 16330 | 106 | 185 | 20 | 0
0 | 3514A44700 - 3514A44800 1120 m | 10267 | 162.589 | 560 | 48.7996 | 17.79875 | 1 | 139.6519 | 1332.6 | 0.03581481 | 0.03525185 | 182 | NTV | 1 | 1 - Vozovka aj podložie únosné | 0 | 4/2017 | 12625 | 200 | 192 | 20 | 0
0 | 3514A44700 - 3514A44800 1140 m | 10287 | 162.609 | 580 | 48.79942 | 17.79892 | 2 | 177.4273 | 1048.88 | 0.03733333 | 0.04921364 | 182 | NTV | 1 | 1 - Vozovka aj podložie únosné | 0 | 4/2017 | 9203 | 57 | 167 | 20 | 0
0 | 3514A44700 - 3514A44800 1160 m | 10307 | 162.629 | 600 | 48.79925 | 17.79892 | 1 | 140.0099 | 1329.191 | 0.03389134 | 0.04062836 | 182 | NTV | 1 | 1 - Vozovka aj podložie únosné | 0 | 4/2017 | 14694 | 82 | 227 | 20 | 0
0 | 3514A44700 - 3514A44800 1180 m | 10327 | 162.649 | 620 | 48.79908 | 17.7991 | 2 | 158.027 | 1177.647 | 0.03551141 | 0.04937567 | 182 | NTV | 1 | 1 - Vozovka aj podložie únosné | 0 | 4/2017 | 10040 | 73 | 202 | 20 | 0
0 | 3514A44700 - 3514A44800 1200 m | 10347 | 162.669 | 640 | 48.7989 | 17.79907 | 1 | 152.1911 | 1222.804 | 0.03391513 | 0.04253284 | 182 | NTV | 1 | 1 - Vozovka aj podložie únosné | 0 | 4/2017 | 14889 | 79 | 167 | 20 | 0
0 | 3514A44700 - 3514A44800 1220 m | 10367 | 162.689 | 660 | 48.79873 | 17.79925 | 2 | 134.8136 | 1380.424 | 0.03070455 | 0.03595606 | 182 | NTV | 1 | 1 - Vozovka aj podložie únosné | 0 | 4/2017 | 13790 | 118 | 209 | 20 | 0
0 | 3514A44700 - 3514A44800 1240 m | 10387 | 162.709 | 680 | 48.79857 | 17.79923 | 1 | 176.2758 | 1055.732 | 0.03215242 | 0.06137398 | 182 | NTV | 1 | 1 - Vozovka aj podložie únosné | 0 | 4/2017 | Neplatný | výpočet!
0 | 3514A44700 - 3514A44800 1260 m | 10407 | 162.729 | 700 | 48.79838 | 17.7994 | 2 | 131.5692 | 1414.465 | 0.02771495 | 0.0337028 | 182 | NTV | 1 | 1 - Vozovka aj podložie únosné | 0 | 4/2017 | 18019 | 108 | 177 | 20 | 0
0 | 3514A44700 - 3514A44800 1280 m | 10427 | 162.749 | 720 | 48.79822 | 17.79937 | 1 | 162.1043 | 1148.027 | 0.0358423 | 0.04736104 | 182 | NTV | 1 | 1 - Vozovka aj podložie únosné | 0 | 4/2017 | 12724 | 77 | 159 | 20 | 0
0 | 3514A44700 - 3514A44800 1300 m | 10447 | 162.769 | 740 | 48.79805 | 17.79953 | 2 | 152.5733 | 1219.741 | 0.03540359 | 0.03968129 | 182 | NTV | 1 | 1 - Vozovka aj podložie únosné | 0 | 4/2017 | 9560 | 200 | 163 | 20 | 0
0 | 3514A44700 - 3514A44800 1320 m | 10467 | 162.789 | 760 | 48.79787 | 17.7995 | 1 | 139.1011 | 1337.876 | 0.03308178 | 0.0344223 | 182 | NTV | 1 | 1 - Vozovka aj podložie únosné | 0 | 4/2017 | 16044 | 200 | 170 | 20 | 0
0 | 3514A44700 - 3514A44800 1340 m | 10487 | 162.809 | 780 | 48.7977 | 17.79967 | 2 | 165.494 | 1124.512 | 0.02981895 | 0.04063302 | 182 | NTV | 1 | 1 - Vozovka aj podložie únosné | 0 | 4/2017 | 19916 | 60 | 95 | 20 | 0
0 | 3514A44700 - 3514A44800 1360 m | 10507 | 162.829 | 800 | 48.79752 | 17.79963 | 1 | 144.479 | 1288.076 | 0.03213173 | 0.0464334 | 182 | NTV | 1 | 1 - Vozovka aj podložie únosné | 0 | 4/2017 | 18527 | 13 | 826 | 20 | 0
0 | 3514A44700 - 3514A44800 1380 m | 10527 | 162.849 | 820 | 48.79733 | 17.7998 | 2 | 145.5192 | 1278.869 | 0.03062429 | 0.04238154 | 182 | NTV | 1 | 1 - Vozovka aj podložie únosné | 0 | 4/2017 | 13967 | 78 | 180 | 20 | 0
0 | 3514A44700 - 3514A44800 1400 m | 10547 | 162.869 | 840 | 48.79715 | 17.79977 | 1 | 142.4296 | 1306.61 | 0.03396296 | 0.03988148 | 182 | NTV | 1 | 1 - Vozovka aj podložie únosné | 0 | 4/2017 | 14721 | 110 | 192 | 20 | 0
0 | 3514A44700 - 3514A44800 1420 m | 10567 | 162.889 | 860 | 48.79702 | 17.79997 | 2 | 180.7319 | 1029.702 | 0.03807598 | 0.05913283 | 182 | NTV | 1 | 1 - Vozovka aj podložie únosné | 0 | 4/2017 | Neplatný | výpočet!
0 | 3514A44700 - 3514A44800 1440 m | 10587 | 162.909 | 880 | 48.79682 | 17.79993 | 1 | 150.9725 | 1232.674 | 0.03305937 | 0.04179518 | 182 | NTV | 1 | 1 - Vozovka aj podložie únosné | 0 | 4/2017 | 16109 | 66 | 167 | 20 | 0
0 | 3514A44700 - 3514A44800 1460 m | 10607 | 162.929 | 900 | 48.79665 | 17.8001 | 2 | 172.1528 | 1081.016 | 0.04008491 | 0.05282642 | 182 | NTV | 1 | 1 - Vozovka aj podložie únosné | 0 | 4/2017 | 7584 | 134 | 171 | 20 | 0
0 | 3514A44700 - 3514A44800 1480 m | 10627 | 162.949 | 920 | 48.79648 | 17.80007 | 1 | 146.5361 | 1269.995 | 0.03494052 | 0.03721041 | 182 | NTV | 1 | 1 - Vozovka aj podložie únosné | 0 | 4/2017 | 13637 | 200 | 166 | 20 | 0
0 | 3514A44700 - 3514A44800 1500 m | 10647 | 162.969 | 940 | 48.7963 | 17.80023 | 2 | 126.3229 | 1473.209 | 0.02588086 | 0.03286642 | 182 | NTV | 1 | 1 - Vozovka aj podložie únosné | 0 | 4/2017 | 21874 | 79 | 181 | 20 | 0
0 | 3514A44700 - 3514A44800 1520 m | 10667 | 162.989 | 960 | 48.79613 | 17.80022 | 1 | 159.4043 | 1167.472 | 0.03341466 | 0.03933989 | 182 | NTV | 1 | 1 - Vozovka aj podložie únosné | 0 | 4/2017 | 14048 | 135 | 129 | 20 | 0
0 | 3514A44700 - 3514A44800 1540 m | 10687 | 163.009 | 980 | 48.79597 | 17.80038 | 2 | 129.5134 | 1436.917 | 0.02582836 | 0.0327194 | 182 | NTV | 1 | 1 - Vozovka aj podložie únosné | 0 | 4/2017 | 22069 | 70 | 169 | 20 | 0
0 | 3514A44700 - 3514A44800 1560 m | 10707 | 163.029 | 1000 | 48.7958 | 17.80035 | 1 | 163.8313 | 1135.924 | 0.02976119 | 0.02832239 | 182 | NTV | 1 | 1 - Vozovka aj podložie únosné | 0 | 4/2017 | Neplatný | výpočet!
0 | 3514A44700 - 3514A44800 1580 m | 10727 | 163.049 | 1020 | 48.79562 | 17.80052 | 2 | 120.1851 | 1548.445 | 0.02582836 | 0.03085373 | 182 | NTV | 1 | 1 - Vozovka aj podložie únosné | 0 | 4/2017 | 21945 | 122 | 191 | 20 | 0
0 | 3514A44700 - 3514A44800 1600 m | 10747 | 163.069 | 1040 | 48.79543 | 17.8005 | 1 | 131.2183 | 1418.247 | 0.02689372 | 0.033678 | 182 | NTV | 1 | 1 - Vozovka aj podložie únosné | 0 | 4/2017 | 28001 | 61 | 150 | 20 | 0
0 | 3514A44700 - 3514A44800 1620 m | 10767 | 163.089 | 1060 | 48.79527 | 17.80067 | 2 | 128.5806 | 1447.341 | 0.02489552 | 0.0327194 | 182 | NTV | 1 | 1 - Vozovka aj podložie únosné | 0 | 4/2017 | 24748 | 52 | 169 | 20 | 0
0 | 3514A44700 - 3514A44800 1640 m | 10787 | 163.109 | 1080 | 48.7951 | 17.80063 | 1 | 150.1278 | 1239.61 | 0.03063173 | 0.04026753 | 182 | NTV | 1 | 1 - Vozovka aj podložie únosné | 0 | 4/2017 | 17952 | 62 | 146 | 20 | 0
0 | 3514A44700 - 3514A44800 1660 m | 10807 | 163.129 | 1100 | 48.79492 | 17.80078 | 2 | 125.9617 | 1477.433 | 0.02491121 | 0.03276822 | 182 | NTV | 1 | 1 - Vozovka aj podložie únosné | 0 | 4/2017 | 24660 | 55 | 177 | 20 | 0
0 | 3514A44700 - 3514A44800 1680 m | 10827 | 163.149 | 1120 | 48.79473 | 17.80077 | 1 | 150.8407 | 1233.752 | 0.03061111 | 0.04668889 | 182 | NTV | 1 | 1 - Vozovka aj podložie únosné | 0 | 4/2017 | 18898 | 9 | 1626 | 20 | 0
0 | 3514A44700 - 3514A44800 1700 m | 10847 | 163.169 | 1140 | 48.79457 | 17.80095 | 2 | 182.3217 | 1020.723 | 0.04365356 | 0.05622547 | 182 | NTV | 1 | 1 - Vozovka aj podložie únosné | 0 | 4/2017 | 6546 | 145 | 165 | 20 | 0
0 | 3514A44700 - 3514A44800 1720 m | 10867 | 163.189 | 1160 | 48.7944 | 17.80092 | 1 | 160.7932 | 1157.388 | 0.02689372 | 0.03460222 | 182 | NTV | 1 | 1 - Vozovka aj podložie únosné | 0 | 4/2017 | 29038 | 40 | 76 | 20 | 0
0 | 3514A44700 - 3514A44800 1740 m | 10887 | 163.209 | 1180 | 48.79423 | 17.80107 | 2 | 146.5224 | 1270.113 | 0.02584579 | 0.04024486 | 182 | NTV | 1 | 1 - Vozovka aj podložie únosné | 0 | 4/2017 | 22220 | 45 | 124 | 20 | 0
0 | 3514A44700 - 3514A44800 1760 m | 10907 | 163.229 | 1200 | 48.79405 | 17.80107 | 1 | 140.6556 | 1323.09 | 0.02598148 | 0.0365037 | 182 | NTV | 1 | 1 - Vozovka aj podložie únosné | 0 | 4/2017 | 32788 | 13 | 206 | 20 | 0
0 | 3514A44700 - 3514A44800 1780 m | 10927 | 163.249 | 1220 | 48.7939 | 17.80123 | 2 | 208.8745 | 890.9657 | 0.03432364 | 0.07414221 | 182 | NTV | 1 | 1 - Vozovka aj podložie únosné | 0 | 4/2017 | Neplatný | výpočet!
0 | 3514A44700 - 3514A44800 1800 m | 10947 | 163.269 | 1240 | 48.7937 | 17.8012 | 1 | 144.8786 | 1284.524 | 0.02411255 | 0.03547528 | 182 | NTV | 1 | 1 - Vozovka aj podložie únosné | 0 | 4/2017 | Neplatný | výpočet!
0 | 3514A44700 - 3514A44800 1820 m | 10967 | 163.289 | 1260 | 48.79355 | 17.80138 | 2 | 163.5951 | 1137.564 | 0.02679963 | 0.04967116 | 182 | NTV | 1 | 1 - Vozovka aj podložie únosné | 0 | 4/2017 | Neplatný | výpočet!
0 | 3514A44700 - 3514A44800 1840 m | 10987 | 163.309 | 1280 | 48.79337 | 17.80133 | 1 | 132.5026 | 1404.501 | 0.02413822 | 0.02913581 | 182 | NTV | 1 | 1 - Vozovka aj podložie únosné | 0 | 4/2017 | 47500 | 22 | 111 | 20 | 0
0 | 3514A44700 - 3514A44800 1860 m | 11007 | 163.329 | 1300 | 48.7932 | 17.8015 | 2 | 147.9495 | 1257.861 | 0.03139758 | 0.03825736 | 182 | NTV | 1 | 1 - Vozovka aj podložie únosné | 0 | 4/2017 | 13284 | 162 | 152 | 20 | 0
0 | 3514A44700 - 3514A44800 1880 m | 11027 | 163.349 | 1320 | 48.793 | 17.80152 | 1 | 142.1111 | 1309.539 | 0.02780258 | 0.03363026 | 182 | NTV | 1 | 1 - Vozovka aj podložie únosné | 0 | 4/2017 | 25011 | 60 | 126 | 20 | 0
0 | 3514A44700 - 3514A44800 1900 m | 11047 | 163.369 | 1340 | 48.79285 | 17.80167 | 2 | 165.4678 | 1124.69 | 0.02492697 | 0.04405318 | 182 | NTV | 1 | 1 - Vozovka aj podložie únosné | 0 | 4/2017 | 26882 | 5 | 379 | 20 | 0
0 | 3514A44700 - 3514A44800 1920 m | 11067 | 163.389 | 1360 | 48.79267 | 17.80168 | 1 | 193.0926 | 963.7865 | 0.03344052 | 0.04590409 | 182 | NTV | 1 | 1 - Vozovka aj podložie únosné | 0 | 4/2017 | 14385 | 85 | 73 | 20 | 0
0 | 3514A44700 - 3514A44800 1940 m | 11087 | 163.409 | 1380 | 48.7925 | 17.80187 | 2 | 176.429 | 1054.815 | 0.02491121 | 0.04585234 | 182 | NTV | 1 | 1 - Vozovka aj podložie únosné | 0 | 4/2017 | 27172 | 3 | 768 | 20 | 0
0 | 3514A44700 - 3514A44800 1960 m | 11107 | 163.429 | 1400 | 48.79233 | 17.80187 | 1 | 188.4457 | 987.5523 | 0.02786431 | 0.0282461 | 182 | NTV | 1 | 1 - Vozovka aj podložie únosné | 0 | 4/2017 | 25632 | 26 | 52 | 20 | 0
0 | 3514A44700 - 3514A44800 1980 m | 11127 | 163.449 | 1420 | 48.79218 | 17.80205 | 2 | 157.0408 | 1185.042 | 0.02399064 | 0.03562622 | 182 | NTV | 1 | 1 - Vozovka aj podložie únosné | 0 | 4/2017 | 28910 | 27 | 83 | 20 | 0
0 | 3514A44700 - 3514A44800 2000 m | 11147 | 163.469 | 1440 | 48.79198 | 17.80203 | 1 | 165.4142 | 1125.054 | 0.02874214 | 0.04199593 | 182 | NTV | 1 | 1 - Vozovka aj podložie únosné | 0 | 4/2017 | 22447 | 31 | 100 | 20 | 0
0 | 3514A44700 - 3514A44800 2020 m | 11167 | 163.489 | 1460 | 48.79185 | 17.80225 | 2 | 131.3791 | 1416.511 | 0.02489552 | 0.03458507 | 182 | NTV | 1 | 1 - Vozovka aj podložie únosné | 0 | 4/2017 | 24775 | 42 | 165 | 20 | 0
0 | 3514A44700 - 3514A44800 2040 m | 11187 | 163.509 | 1480 | 48.79165 | 17.80225 | 1 | 159.1741 | 1169.16 | 0.02875926 | 0.03835556 | 182 | NTV | 1 | 1 - Vozovka aj podložie únosné | 0 | 4/2017 | 22435 | 54 | 98 | 20 | 0
0 | 3514A44700 - 3514A44800 2060 m | 11207 | 163.529 | 1500 | 48.7915 | 17.80245 | 2 | 233.0898 | 798.4046 | 0.0645226 | 0.07063013 | 182 | NTV | 1 | 1 - Vozovka aj podložie únosné | 0 | 4/2017 | 3580 | 173 | 138 | 20 | 0
0 | 3514A44700 - 3514A44800 2080 m | 11227 | 163.549 | 1520 | 48.79128 | 17.80245 | 1 | 150.1278 | 1239.61 | 0.02970408 | 0.03655696 | 182 | NTV | 1 | 1 - Vozovka aj podložie únosné | 0 | 4/2017 | 19879 | 117 | 116 | 20 | 0
0 | 3514A44700 - 3514A44800 2100 m | 11247 | 163.569 | 1540 | 48.79117 | 17.80267 | 2 | 208.8745 | 890.9657 | 0.03338555 | 0.06382326 | 182 | NTV | 1 | 1 - Vozovka aj podložie únosné | 0 | 4/2017 | 12516 | 6 | 827 | 20 | 0
0 | 3514A44700 - 3514A44800 2120 m | 11267 | 163.589 | 1560 | 48.79095 | 17.80268 | 1 | 232.8612 | 799.1885 | 0.05121642 | 0.07496418 | 182 | NTV | 1 | 1 - Vozovka aj podložie únosné | 0 | 4/2017 | 5556 | 27 | 185 | 20 | 0
0 | 3514A44700 - 3514A44800 2140 m | 11287 | 163.609 | 1580 | 48.79085 | 17.8029 | 2 | 136.9761 | 1358.631 | 0.02862687 | 0.03178657 | 182 | NTV | 1 | 1 - Vozovka aj podložie únosné | 0 | 4/2017 | 16686 | 200 | 145 | 20 | 0
0 | 3514A44700 - 3514A44800 2160 m | 11307 | 163.629 | 1600 | 48.79062 | 17.80293 | 1 | 146.1075 | 1273.72 | 0.02976119 | 0.03858358 | 182 | NTV | 1 | 1 - Vozovka aj podložie únosné | 0 | 4/2017 | 19564 | 50 | 158 | 20 | 0
0 | 3514A44700 - 3514A44800 2180 m | 11327 | 163.649 | 1620 | 48.79052 | 17.80313 | 2 | 167.3404 | 1112.104 | 0.03897191 | 0.04592584 | 182 | NTV | 1 | 1 - Vozovka aj podložie únosné | 0 | 4/2017 | 8013 | 200 | 151 | 20 | 0
0 | 3514A44700 - 3514A44800 2200 m | 11347 | 163.669 | 1640 | 48.7903 | 17.80317 | 1 | 147.5535 | 1261.237 | 0.03065242 | 0.03661041 | 182 | NTV | 1 | 1 - Vozovka aj podložie únosné | 0 | 4/2017 | 17921 | 88 | 143 | 20 | 0
0 | 3514A44700 - 3514A44800 2220 m | 11367 | 163.689 | 1660 | 48.7902 | 17.80337 | 2 | 150.2607 | 1238.514 | 0.03145327 | 0.0383757 | 182 | NTV | 1 | 1 - Vozovka aj podložie únosné | 0 | 4/2017 | 13255 | 162 | 145 | 20 | 0
0 | 3514A44700 - 3514A44800 2240 m | 11387 | 163.709 | 1680 | 48.78998 | 17.80342 | 1 | 166.3849 | 1118.491 | 0.03346648 | 0.04225065 | 182 | NTV | 1 | 1 - Vozovka aj podložie únosné | 0 | 4/2017 | 14040 | 99 | 119 | 20 | 0
0 | 3514A44700 - 3514A44800 2260 m | 11407 | 163.729 | 1700 | 48.7899 | 17.80363 | 2 | 220.6263 | 843.5079 | 0.04958129 | 0.06709149 | 182 | NTV | 1 | 1 - Vozovka aj podložie únosné | 0 | 4/2017 | 5391 | 120 | 118 | 20 | 0
0 | 3514A44700 - 3514A44800 2280 m | 11427 | 163.749 | 1720 | 48.78967 | 17.80368 | 1 | 140.6556 | 1323.09 | 0.02875926 | 0.03372593 | 182 | NTV | 1 | 1 - Vozovka aj podložie únosné | 0 | 4/2017 | 22023 | 65 | 146 | 20 | 0
0 | 3514A44700 - 3514A44800 2300 m | 11447 | 163.769 | 1740 | 48.78958 | 17.8039 | 2 | 233.2985 | 797.6906 | 0.06858333 | 0.06531212 | 182 | NTV | 1 | 1 - Vozovka aj podložie únosné | 0 | 4/2017 | 3279 | 200 | 134 | 20 | 0
0 | 3514A44700 - 3514A44800 2320 m | 11467 | 163.789 | 1760 | 48.78933 | 17.80397 | 1 | 135.1 | 1377.498 | 0.02690741 | 0.03094815 | 182 | NTV | 1 | 1 - Vozovka aj podložie únosné | 0 | 4/2017 | 28341 | 74 | 127 | 20 | 0
0 | 3514A44700 - 3514A44800 2340 m | 11487 | 163.809 | 1780 | 48.78927 | 17.80415 | 2 | 198.5555 | 937.2693 | 0.02775704 | 0.08258499 | 182 | NTV | 1 | 1 - Vozovka aj podložie únosné | 0 | 4/2017 | Neplatný | výpočet!
0 | 3514A44700 - 3514A44800 2360 m | 11507 | 163.829 | 1800 | 48.78903 | 17.80422 | 1 | 150.1278 | 1239.61 | 0.02970408 | 0.03655696 | 182 | NTV | 1 | 1 - Vozovka aj podložie únosné | 0 | 4/2017 | 19897 | 139 | 113 | 20 | 0
0 | 3514A44700 - 3514A44800 2380 m | 11527 | 163.849 | 1820 | 48.78897 | 17.80442 | 2 | 168.2768 | 1105.916 | 0.0324176 | 0.05341648 | 182 | NTV | 1 | 1 - Vozovka aj podložie únosné | 0 | 4/2017 | 12373 | 54 | 142 | 20 | 0
0 | 3514A44700 - 3514A44800 2400 m | 11547 | 163.869 | 1840 | 48.78872 | 17.80448 | 1 | 127.5214 | 1459.362 | 0.02689372 | 0.02813272 | 182 | NTV | 1 | 1 - Vozovka aj podložie únosné | 0 | 4/2017 | 28091 | 151 | 139 | 20 | 0
0 | 3514A44700 - 3514A44800 2420 m | 11567 | 163.889 | 1860 | 48.78865 | 17.80468 | 2 | 243.5837 | 764.0085 | 0.0643424 | 0.06945178 | 182 | NTV | 1 | 1 - Vozovka aj podložie únosné | 0 | 4/2017 | 3614 | 158 | 123 | 20 | 0
0 | 3514A44700 - 3514A44800 2440 m | 11587 | 163.909 | 1880 | 48.7884 | 17.80473 | 1 | 146.4173 | 1271.025 | 0.02228293 | 0.04676104 | 182 | NTV | 1 | 1 - Vozovka aj podložie únosné | 0 | 4/2017 | Neplatný | výpočet!
0 | 3514A44700 - 3514A44800 2460 m | 11607 | 163.929 | 1900 | 48.78833 | 17.80495 | 2 | 192.6213 | 966.1442 | 0.02492697 | 0.100233 | 182 | NTV | 1 | 1 - Vozovka aj podložie únosné | 0 | 4/2017 | Neplatný | výpočet!
0 | 3514A44700 - 3514A44800 2480 m | 11627 | 163.949 | 1920 | 48.78808 | 17.80502 | 1 | 132.1425 | 1408.328 | 0.02689372 | 0.03090536 | 182 | NTV | 1 | 1 - Vozovka aj podložie únosné | 0 | 4/2017 | 28315 | 84 | 134 | 20 | 0
0 | 3514A44700 - 3514A44800 2500 m | 11647 | 163.969 | 1940 | 48.78802 | 17.8052 | 2 | 159.2797 | 1168.385 | 0.03397744 | 0.04949323 | 182 | NTV | 1 | 1 - Vozovka aj podložie únosné | 0 | 4/2017 | 12031 | 65 | 172 | 20 | 0
0 | 3514A44700 - 3514A44800 2520 m | 11667 | 163.989 | 1960 | 48.78778 | 17.80528 | 1 | 153.8384 | 1209.711 | 0.03248701 | 0.03933989 | 182 | NTV | 1 | 1 - Vozovka aj podložie únosné | 0 | 4/2017 | 15099 | 88 | 146 | 20 | 0
0 | 3514A44700 - 3514A44800 2540 m | 11687 | 164.009 | 1980 | 48.7877 | 17.80548 | 2 | 203.246 | 915.6393 | 0.05589962 | 0.06007092 | 182 | NTV | 1 | 1 - Vozovka aj podložie únosné | 0 | 4/2017 | 4653 | 172 | 161 | 20 | 0
0 | 3514A44700 - 3514A44800 2560 m | 11707 | 164.029 | 2000 | 48.78747 | 17.80552 | 1 | 132.3222 | 1406.415 | 0.03153704 | 0.03187407 | 182 | NTV | 1 | 1 - Vozovka aj podložie únosné | 0 | 4/2017 | 16295 | 200 | 175 | 20 | 0
0 | 3514A44700 - 3514A44800 2580 m | 11727 | 164.049 | 2020 | 48.78738 | 17.80575 | 2 | 158.4313 | 1174.641 | 0.02862687 | 0.0457791 | 182 | NTV | 1 | 1 - Vozovka aj podložie únosné | 0 | 4/2017 | 16653 | 21 | 192 | 20 | 0
0 | 3514A44700 - 3514A44800 2600 m | 11747 | 164.069 | 2040 | 48.78717 | 17.8058 | 1 | 149.6251 | 1243.775 | 0.03067318 | 0.03573296 | 182 | NTV | 1 | 1 - Vozovka aj podložie únosné | 0 | 4/2017 | 17895 | 73 | 143 | 20 | 0
0 | 3514A44700 - 3514A44800 2620 m | 11767 | 164.089 | 2060 | 48.78707 | 17.80602 | 2 | 156.5657 | 1188.639 | 0.03049254 | 0.03178657 | 182 | NTV | 1 | 1 - Vozovka aj podložie únosné | 0 | 4/2017 | Neplatný | výpočet!
0 | 3514A44700 - 3514A44800 2640 m | 11787 | 164.109 | 2080 | 48.78685 | 17.80607 | 1 | 175.4346 | 1060.794 | 0.04366357 | 0.04776283 | 182 | NTV | 1 | 1 - Vozovka aj podložie únosné | 0 | 4/2017 | 7046 | 200 | 149 | 20 | 0
0 | 3514A44700 - 3514A44800 2660 m | 11807 | 164.129 | 2100 | 48.78675 | 17.80628 | 2 | 198.8589 | 935.8395 | 0.06042523 | 0.05332897 | 182 | NTV | 1 | 1 - Vozovka aj podložie únosné | 0 | 4/2017 | 3909 | 200 | 173 | 20 | 0
0 | 3514A44700 - 3514A44800 2680 m | 11827 | 164.149 | 2120 | 48.78655 | 17.80633 | 1 | 127.1074 | 1464.116 | 0.03158178 | 0.03010483 | 182 | NTV | 1 | 1 - Vozovka aj podložie únosné | 0 | 4/2017 | 16151 | 200 | 192 | 20 | 0
0 | 3514A44700 - 3514A44800 2700 m | 11847 | 164.169 | 2140 | 48.78643 | 17.80653 | 2 | 174.5598 | 1066.11 | 0.03986449 | 0.04959065 | 182 | NTV | 1 | 1 - Vozovka aj podložie únosné | 0 | 4/2017 | 7699 | 175 | 151 | 20 | 0
0 | 3514A44700 - 3514A44800 2720 m | 11867 | 164.189 | 2160 | 48.78622 | 17.80658 | 1 | 176.3639 | 1055.204 | 0.0455223 | 0.04869219 | 182 | NTV | 1 | 1 - Vozovka aj podložie únosné | 0 | 4/2017 | 6452 | 200 | 170 | 20 | 0
0 | 3514A44700 - 3514A44800 2740 m | 11887 | 164.209 | 2180 | 48.78613 | 17.8068 | 2 | 140.7075 | 1322.602 | 0.02769403 | 0.03645075 | 182 | NTV | 1 | 1 - Vozovka aj podložie únosné | 0 | 4/2017 | 18142 | 69 | 158 | 20 | 0
0 | 3514A44700 - 3514A44800 2760 m | 11907 | 164.229 | 2200 | 48.78592 | 17.80685 | 1 | 137.1408 | 1356.999 | 0.02784879 | 0.03377403 | 182 | NTV | 1 | 1 - Vozovka aj podložie únosné | 0 | 4/2017 | 24607 | 45 | 159 | 20 | 0
0 | 3514A44700 - 3514A44800 2780 m | 11927 | 164.249 | 2220 | 48.78582 | 17.80708 | 2 | 204.1841 | 911.4326 | 0.04558068 | 0.06288518 | 182 | NTV | 1 | 1 - Vozovka aj podložie únosné | 0 | 4/2017 | 6133 | 90 | 141 | 20 | 0
0 | 3514A44700 - 3514A44800 2800 m | 11947 | 164.269 | 2240 | 48.7856 | 17.80712 | 1 | 147.5535 | 1261.237 | 0.03065242 | 0.0338223 | 182 | NTV | 1 | 1 - Vozovka aj podložie únosné | 0 | 4/2017 | 17973 | 115 | 134 | 20 | 0
0 | 3514A44700 - 3514A44800 2820 m | 11967 | 164.289 | 2260 | 48.78552 | 17.80732 | 2 | 157.7374 | 1179.809 | 0.03892991 | 0.04491776 | 182 | NTV | 1 | 1 - Vozovka aj podložie únosné | 0 | 4/2017 | 7948 | 187 | 196 | 20 | 0
0 | 3514A44700 - 3514A44800 2840 m | 11987 | 164.309 | 2280 | 48.7853 | 17.80738 | 1 | 150.3416 | 1237.847 | 0.03529926 | 0.04218662 | 182 | NTV | 1 | 1 - Vozovka aj podložie únosné | 0 | 4/2017 | 11958 | 136 | 178 | 20 | 0
0 | 3514A44700 - 3514A44800 2860 m | 12007 | 164.329 | 2300 | 48.78518 | 17.8076 | 2 | 131.5692 | 1414.465 | 0.02678037 | 0.03089907 | 182 | NTV | 1 | 1 - Vozovka aj podložie únosné | 0 | 4/2017 | 19925 | 115 | 158 | 20 | 0
0 | 3514A44700 - 3514A44800 2880 m | 12027 | 164.349 | 2320 | 48.785 | 17.80763 | 1 | 140.6556 | 1323.09 | 0.02783333 | 0.04576296 | 182 | NTV | 1 | 1 - Vozovka aj podložie únosné | 0 | 4/2017 | Neplatný | výpočet!
0 | 3514A44700 - 3514A44800 2900 m | 12047 | 164.369 | 2340 | 48.78488 | 17.80785 | 2 | 237.5652 | 783.364 | 0.07080712 | 0.07120674 | 182 | NTV | 1 | 1 - Vozovka aj podložie únosné | 0 | 4/2017 | 3112 | 173 | 151 | 20 | 0
0 | 3514A44700 - 3514A44800 2920 m | 12067 | 164.389 | 2360 | 48.7847 | 17.80792 | 1 | 137.5209 | 1353.249 | 0.02881099 | 0.03666406 | 182 | NTV | 1 | 1 - Vozovka aj podložie únosné | 0 | 4/2017 | 21740 | 55 | 170 | 20 | 0
0 | 3514A44700 - 3514A44800 2940 m | 12087 | 164.409 | 2380 | 48.78457 | 17.80813 | 2 | 255.7788 | 727.5818 | 0.1046801 | 0.06476135 | 182 | NTV | 1 | 2 - Nevyhovujúce asfaltové vrstvy | 0 | 4/2017 | 1610 | 212 | 168 | 20 | 0
0 | 3514A44700 - 3514A44800 2960 m | 12107 | 164.429 | 2400 | 48.78438 | 17.80817 | 1 | 141.048 | 1319.409 | 0.02321747 | 0.04776283 | 182 | NTV | 1 | 1 - Vozovka aj podložie únosné | 0 | 4/2017 | Neplatný | výpočet!
0 | 3514A44700 - 3514A44800 2980 m | 12127 | 164.449 | 2420 | 48.78427 | 17.8084 | 2 | 181.67 | 1024.385 | 0.03901407 | 0.04506154 | 182 | NTV | 1 | 1 - Vozovka aj podložie únosné | 0 | 4/2017 | 8110 | 200 | 110 | 20 | 0
0 | 3514A44700 - 3514A44800 3000 m | 12147 | 164.469 | 2440 | 48.78407 | 17.80843 | 1 | 196.4806 | 947.1673 | 0.04748507 | 0.05257612 | 182 | NTV | 1 | 1 - Vozovka aj podložie únosné | 0 | 4/2017 | 6038 | 200 | 121 | 20 | 0
0 | 3514A44700 - 3514A44800 3020 m | 12167 | 164.489 | 2460 | 48.78395 | 17.80865 | 2 | 199.1757 | 934.3511 | 0.04833521 | 0.05622547 | 182 | NTV | 1 | 1 - Vozovka aj podložie únosné | 0 | 4/2017 | 5579 | 200 | 136 | 20 | 0
0 | 3514A44700 - 3514A44800 3040 m | 12187 | 164.509 | 2480 | 48.78375 | 17.80872 | 1 | 158.7059 | 1172.609 | 0.0399461 | 0.04032788 | 182 | NTV | 1 | 1 - Vozovka aj podložie únosné | 0 | 4/2017 | 8421 | 200 | 166 | 20 | 0
0 | 3514A44700 - 3514A44800 3060 m | 12207 | 164.529 | 2500 | 48.78363 | 17.80892 | 2 | 181.1019 | 1027.598 | 0.03892991 | 0.04865607 | 182 | NTV | 1 | 1 - Vozovka aj podložie únosné | 0 | 4/2017 | 8084 | 174 | 131 | 20 | 0
0 | 3514A44700 - 3514A44800 3080 m | 12227 | 164.549 | 2520 | 48.78343 | 17.80897 | 1 | 148.2725 | 1255.121 | 0.03712523 | 0.03562931 | 182 | NTV | 1 | 1 - Vozovka aj podložie únosné | 0 | 4/2017 | 10624 | 200 | 156 | 20 | 0
0 | 3514A44700 - 3514A44800 3100 m | 12247 | 164.569 | 2540 | 48.78333 | 17.80918 | 2 | 138.2052 | 1346.548 | 0.0273633 | 0.04184419 | 182 | NTV | 1 | 1 - Vozovka aj podložie únosné | 0 | 4/2017 | 21761 | 40 | 173 | 20 | 0
0 | 3514A44700 - 3514A44800 3120 m | 12267 | 164.589 | 2560 | 48.78312 | 17.80922 | 1 | 132.6836 | 1402.584 | 0.02879368 | 0.03010483 | 182 | NTV | 1 | 1 - Vozovka aj podložie únosné | 0 | 4/2017 | 21840 | 114 | 159 | 20 | 0
0 | 3514A44700 - 3514A44800 3140 m | 12287 | 164.609 | 2580 | 48.783 | 17.80945 | 2 | 131.6509 | 1413.587 | 0.02549064 | 0.03060824 | 182 | NTV | 1 | 1 - Vozovka aj podložie únosné | 0 | 4/2017 | 28190 | 95 | 125 | 20 | 0
0 | 3514A44700 - 3514A44800 3160 m | 12307 | 164.629 | 2600 | 48.78282 | 17.8095 | 1 | 151.271 | 1230.242 | 0.03715799 | 0.03753978 | 182 | NTV | 1 | 1 - Vozovka aj podložie únosné | 0 | 4/2017 | 10594 | 200 | 155 | 20 | 0
0 | 3514A44700 - 3514A44800 3180 m | 12327 | 164.649 | 2620 | 48.78267 | 17.80972 | 2 | 211.239 | 880.9928 | 0.03859925 | 0.07087041 | 182 | NTV | 1 | 1 - Vozovka aj podložie únosné | 0 | 4/2017 | 9827 | 7 | 953 | 20 | 0
0 | 3514A44700 - 3514A44800 3200 m | 12347 | 164.669 | 2640 | 48.78248 | 17.80977 | 1 | 143.918 | 1293.097 | 0.02981895 | 0.03406642 | 182 | NTV | 1 | 1 - Vozovka aj podložie únosné | 0 | 4/2017 | 19494 | 71 | 151 | 20 | 0
0 | 3514A44700 - 3514A44800 3220 m | 12367 | 164.689 | 2660 | 48.78237 | 17.80997 | 2 | 172.9959 | 1075.748 | 0.03755307 | 0.04909944 | 182 | NTV | 1 | 1 - Vozovka aj podložie únosné | 0 | 4/2017 | 9683 | 111 | 143 | 20 | 0
0 | 3514A44700 - 3514A44800 3240 m | 12387 | 164.709 | 2680 | 48.78217 | 17.81002 | 1 | 136.4011 | 1364.358 | 0.03158178 | 0.03196357 | 182 | NTV | 1 | 1 - Vozovka aj podložie únosné | 0 | 4/2017 | 16298 | 200 | 159 | 20 | 0
0 | 3514A44700 - 3514A44800 3260 m | 12407 | 164.729 | 2700 | 48.78207 | 17.81023 | 2 | 161.1313 | 1154.958 | 0.03479104 | 0.04264776 | 182 | NTV | 1 | 1 - Vozovka aj podložie únosné | 0 | 4/2017 | 11457 | 134 | 145 | 20 | 0
0 | 3514A44700 - 3514A44800 3280 m | 12427 | 164.749 | 2720 | 48.78187 | 17.81028 | 1 | 151.7045 | 1226.727 | 0.03069403 | 0.04231493 | 182 | NTV | 1 | 1 - Vozovka aj podložie únosné | 0 | 4/2017 | 17789 | 52 | 151 | 20 | 0
0 | 3514A44700 - 3514A44800 3300 m | 12447 | 164.769 | 2740 | 48.78175 | 17.81048 | 2 | 155.305 | 1198.287 | 0.03475978 | 0.04258175 | 182 | NTV | 1 | 1 - Vozovka aj podložie únosné | 0 | 4/2017 | 11418 | 122 | 166 | 20 | 0
0 | 3514A44700 - 3514A44800 3320 m | 12467 | 164.789 | 2760 | 48.78155 | 17.81053 | 1 | 162.6605 | 1144.101 | 0.03812197 | 0.04225065 | 182 | NTV | 1 | 1 - Vozovka aj podložie únosné | 0 | 4/2017 | 9989 | 200 | 149 | 20 | 0
0 | 3514A44700 - 3514A44800 3340 m | 12487 | 164.809 | 2780 | 48.78143 | 17.81075 | 2 | 192.2131 | 968.1963 | 0.03669159 | 0.06514393 | 182 | NTV | 1 | 1 - Vozovka aj podložie únosné | 0 | 4/2017 | 10818 | 12 | 343 | 20 | 0
0 | 3514A44700 - 3514A44800 3360 m | 12507 | 164.829 | 2800 | 48.78123 | 17.8108 | 1 | 159.4043 | 1167.472 | 0.03526994 | 0.04119518 | 182 | NTV | 1 | 1 - Vozovka aj podložie únosné | 0 | 4/2017 | 12111 | 138 | 146 | 20 | 0
0 | 3514A44700 - 3514A44800 3380 m | 12527 | 164.849 | 2820 | 48.78113 | 17.81102 | 2 | 118.7538 | 1567.108 | 0.02577644 | 0.02793581 | 182 | NTV | 1 | 1 - Vozovka aj podložie únosné | 0 | 4/2017 | 22146 | 175 | 183 | 20 | 0
0 | 3514A44700 - 3514A44800 3400 m | 12547 | 164.869 | 2840 | 48.78092 | 17.81108 | 1 | 156.6213 | 1188.216 | 0.03526994 | 0.04212282 | 182 | NTV | 1 | 1 - Vozovka aj podložie únosné | 0 | 4/2017 | 12059 | 123 | 159 | 20 | 0
0 | 3514A44700 - 3514A44800 3420 m | 12567 | 164.889 | 2860 | 48.78082 | 17.81128 | 2 | 132.0276 | 1409.554 | 0.02824209 | 0.03233966 | 182 | NTV | 1 | 1 - Vozovka aj podložie únosné | 0 | 4/2017 | 19709 | 86 | 178 | 20 | 0
0 | 3514A44700 - 3514A44800 3440 m | 12587 | 164.909 | 2880 | 48.7806 | 17.81135 | 1 | 152.6926 | 1218.789 | 0.03431481 | 0.03835556 | 182 | NTV | 1 | 1 - Vozovka aj podložie únosné | 0 | 4/2017 | 12969 | 162 | 153 | 20 | 0
0 | 3514A44700 - 3514A44800 3460 m | 12607 | 164.929 | 2900 | 48.7805 | 17.81153 | 2 | 172.1581 | 1080.983 | 0.03139758 | 0.05222384 | 182 | NTV | 1 | 1 - Vozovka aj podložie únosné | 0 | 4/2017 | 14139 | 10 | 504 | 20 | 0
0 | 3514A44700 - 3514A44800 3480 m | 12627 | 164.949 | 2920 | 48.78028 | 17.81162 | 1 | 126.9367 | 1466.085 | 0.02877644 | 0.03099109 | 182 | NTV | 1 | 1 - Vozovka aj podložie únosné | 0 | 4/2017 | 21757 | 122 | 183 | 20 | 0
0 | 3514A44700 - 3514A44800 3500 m | 12647 | 164.969 | 2940 | 48.78017 | 17.81182 | 2 | 201.2433 | 924.7514 | 0.03945522 | 0.06410299 | 182 | NTV | 1 | 1 - Vozovka aj podložie únosné | 0 | 4/2017 | 8802 | 16 | 266 | 20 | 0
0 | 3514A44700 - 3514A44800 3520 m | 12667 | 164.989 | 2960 | 48.77997 | 17.81188 | 1 | 151.0555 | 1231.998 | 0.03526994 | 0.03933989 | 182 | NTV | 1 | 1 - Vozovka aj podložie únosné | 0 | 4/2017 | 12047 | 200 | 163 | 20 | 0
0 | 3514A44700 - 3514A44800 3540 m | 12687 | 165.009 | 2980 | 48.77987 | 17.81207 | 2 | 127.0197 | 1465.127 | 0.03191466 | 0.02760816 | 182 | NTV | 1 | 1 - Vozovka aj podložie únosné | 0 | 4/2017 | 13995 | 200 | 188 | 20 | 0
0 | 3514A44800 - 3514A00108 19 m | 12707 | 165.029 | 3000 | 48.77968 | 17.81213 | 1 | 209.2155 | 889.5136 | 0.04650186 | 0.06739032 | 182 | NTV | 1 | 1 - Vozovka aj podložie únosné | 0 | 4/2017 | 6694 | 64 | 134 | 20 | 0
40 | 3514A44800 - 3514A00108 79 m | 12767 | 165.089 | 3060 | 48.77923 | 17.8126 | 2 | 160.6528 | 1158.399 | 0.02729368 | 0.04623346 | 182 | NTV | 1 | 1 - Vozovka aj podložie únosné | 0 | 4/2017 | Neplatný | výpočet!
0 | 3514A44800 - 3514A00108 99 m | 12787 | 165.109 | 3080 | 48.77903 | 17.81268 | 1 | 171.7171 | 1083.759 | 0.03158178 | 0.03939851 | 182 | NTV | 1 | 1 - Vozovka aj podložie únosné | 0 | 4/2017 | 16784 | 151 | 85 | 20 | 0
0 | 3514A44800 - 3514A00108 119 m | 12807 | 165.129 | 3100 | 48.77892 | 17.81287 | 2 | 240.4224 | 774.0544 | 0.04971642 | 0.05943881 | 182 | NTV | 1 | 1 - Vozovka aj podložie únosné | 0 | 4/2017 | 5575 | 200 | 70 | 20 | 0
0 | 3514A44800 - 3514A00108 139 m | 12827 | 165.149 | 3120 | 48.77875 | 17.81293 | 1 | 160.5647 | 1159.034 | 0.03065242 | 0.03568104 | 182 | NTV | 1 | 1 - Vozovka aj podložie únosné | 0 | 4/2017 | 18263 | 187 | 95 | 20 | 0
0 | 3514A44800 - 3514A00108 159 m | 12847 | 165.169 | 3140 | 48.7786 | 17.81313 | 2 | 199.0667 | 934.8627 | 0.03755307 | 0.04816834 | 182 | NTV | 1 | 1 - Vozovka aj podložie únosné | 0 | 4/2017 | 9899 | 200 | 75 | 20 | 0
0 | 3514A44800 - 3514A00108 179 m | 12867 | 165.189 | 3160 | 48.77838 | 17.81322 | 1 | 169.1782 | 1100.023 | 0.03625978 | 0.04131955 | 182 | NTV | 1 | 1 - Vozovka aj podložie únosné | 0 | 4/2017 | 11393 | 187 | 122 | 20 | 0
0 | 3514A44800 - 3514A00108 199 m | 12887 | 165.209 | 3180 | 48.7783 | 17.81342 | 2 | 204.0418 | 912.0681 | 0.03665672 | 0.05477463 | 182 | NTV | 1 | 1 - Vozovka aj podložie únosné | 0 | 4/2017 | 10379 | 50 | 95 | 20 | 0
0 | 3514A44800 - 3514A00108 219 m | 12907 | 165.229 | 3200 | 48.77808 | 17.81348 | 1 | 166.1409 | 1120.134 | 0.03344052 | 0.03846914 | 182 | NTV | 1 | 1 - Vozovka aj podložie únosné | 0 | 4/2017 | 14073 | 104 | 117 | 20 | 0
0 | 3514A44800 - 3514A00108 239 m | 12927 | 165.249 | 3220 | 48.778 | 17.8137 | 2 | 195.9688 | 949.6411 | 0.03658736 | 0.06389145 | 182 | NTV | 1 | 1 - Vozovka aj podložie únosné | 0 | 4/2017 | 10921 | 14 | 244 | 20 | 0
0 | 3514A44800 - 3514A00108 259 m | 12947 | 165.269 | 3240 | 48.7778 | 17.8138 | 1 | 158.7059 | 1172.609 | 0.03344052 | 0.03753978 | 182 | NTV | 1 | 1 - Vozovka aj podložie únosné | 0 | 4/2017 | 14021 | 162 | 127 | 20 | 0
0 | 3514A44800 - 3514A00108 279 m | 12967 | 165.289 | 3260 | 48.77768 | 17.81403 | 2 | 138.348 | 1345.159 | 0.02915242 | 0.0332223 | 182 | NTV | 1 | 1 - Vozovka aj podložie únosné | 0 | 4/2017 | 18062 | 136 | 152 | 20 | 0
0 | 3514A44800 - 3514A00108 299 m | 12987 | 165.309 | 3280 | 48.77755 | 17.81413 | 1 | 156.8472 | 1186.505 | 0.03065242 | 0.03661041 | 182 | NTV | 1 | 1 - Vozovka aj podložie únosné | 0 | 4/2017 | 18072 | 164 | 104 | 20 | 0
0 | 3514A44800 - 3514A00108 319 m | 13007 | 165.329 | 3300 | 48.7774 | 17.81435 | 2 | 202.7911 | 917.6933 | 0.0198622 | 0.0807568 | 182 | NTV | 1 | 1 - Vozovka aj podložie únosné | 0 | 4/2017 | Neplatný | výpočet!
20 | 3514A44800 - 3514A00108 359 m | 13047 | 165.369 | 3340 | 48.77712 | 17.8147 | 2 | 138.6847 | 1341.893 | 0.02816636 | 0.03492643 | 182 | NTV | 1 | 1 - Vozovka aj podložie únosné | 0 | 4/2017 | 19994 | 77 | 153 | 20 | 0
0 | 3514A44800 - 3514A00108 379 m | 13067 | 165.389 | 3360 | 48.77698 | 17.81483 | 1 | 205.2128 | 906.8636 | 0.05239474 | 0.05573233 | 182 | NTV | 1 | 1 - Vozovka aj podložie únosné | 0 | 4/2017 | 5016 | 200 | 130 | 20 | 0
0 | 3514A44800 - 3514A00108 399 m | 13087 | 165.409 | 3380 | 48.77687 | 17.81505 | 2 | 182.3069 | 1020.806 | 0.03103538 | 0.05189274 | 182 | NTV | 1 | 1 - Vozovka aj podložie únosné | 0 | 4/2017 | 15430 | 38 | 97 | 20 | 0
0 | 3514A44800 - 3514A00108 419 m | 13107 | 165.429 | 3400 | 48.7767 | 17.81518 | 1 | 180.3514 | 1031.874 | 0.04184637 | 0.05156164 | 182 | NTV | 1 | 1 - Vozovka aj podložie únosné | 0 | 4/2017 | 7677 | 146 | 152 | 20 | 0
0 | 3514A44800 - 3514A00108 439 m | 13127 | 165.449 | 3420 | 48.77662 | 17.81542 | 2 | 135.1778 | 1376.706 | 0.03096296 | 0.02942222 | 182 | NTV | 1 | 1 - Vozovka aj podložie únosné | 0 | 4/2017 | 15285 | 200 | 153 | 20 | 0
0 | 3514A44800 - 3514A00108 459 m | 13147 | 165.469 | 3440 | 48.77643 | 17.81555 | 1 | 161.0328 | 1155.665 | 0.03535821 | 0.04138209 | 182 | NTV | 1 | 1 - Vozovka aj podložie únosné | 0 | 4/2017 | 12036 | 138 | 142 | 20 | 0
0 | 3514A44800 - 3514A00108 479 m | 13167 | 165.489 | 3460 | 48.77633 | 17.81577 | 2 | 136.6831 | 1361.544 | 0.02824209 | 0.03327076 | 182 | NTV | 1 | 1 - Vozovka aj podložie únosné | 0 | 4/2017 | 19836 | 97 | 155 | 20 | 0
0 | 3514A44800 - 3514A00108 499 m | 13187 | 165.509 | 3480 | 48.77617 | 17.81588 | 1 | 205.1743 | 907.0335 | 0.04923978 | 0.06077398 | 182 | NTV | 1 | 1 - Vozovka aj podložie únosné | 0 | 4/2017 | 5598 | 120 | 143 | 20 | 0
0
0
0
0
0
0
0
0
0
0
0
0
0
0
0
0
0
0
0
0
0
0
0
0
0
0
0
0
0
0
0
0
0
0
0
0
0
0
0
0
0
0
0
0
0
0
0
0
0
0
0
0
0
0
0
0
0
0
0
0
0
0
0
0
0
0
0
0
0
0
0
0
0
0
0
0
0
0
0
0
0
0
0
0
0
0
0
0
0
0
0
0
0
0
0
0
0
0
0
0
0
0
0
0
0
0
0
0
0
0
0
0
0
0
0
0
0
0
0
0
0
0
0
0
0
0
0
0
0
0
0
0
0
0
0
0
0
0
0
0
0
0
0
0
0
0
0
0
0
0
0
0
0
0
0
0
0
0
0
0
0
0
0
0
0
0
0
0
0
0
0
0
0
0
0
0
0
0
0
0
0
0
0
0
0
0
0
0
0
0
0
0
0
0
0
0
0
0
0
0
0
0
0
0
0
0
0
0
0
0
0
0
0
0
0
0
0
0
0
0
0
0
0
0
0
0
0
0
0
0
0
0
0
0
0
0
0
0
0
0
0
0
0
0
0
0
0
0
0
0
0
0
0
0
0
0
0
0
0
0
0
0
0
0
0
0
0
0
0
0
0
0
0
0
0
0
0
0
0
0
0
0
0
0
0
0
0
0
0
0
0
0
0
0
0
0
0
0
0
0
0
0
0
0
0
0
0
0
0
0
0
0
0
0
0
0
0
0
0
0
0
0
0
0
0
0
0
0
0
0
0
0
0
0
0
0
0
0
0
0
0
0
0
0
0
0
0
0
0
0
0
0
0
0
0
0
0
0
0
0
0
0
0
0
0
0
0
0
0
0
0
0
0
0
0
0
0
0
0
0
0
0
0
0
0
0
0
0
0
0
0
0
0
0
0
0
0
0
0
0
0
0
0
0
0
0
0
0
0
0
0
0
0
0
0
0
0
0
0
0
0
0
0
0
0
0
0
0
0
0
0
0
0
0
0
0
0
0
0
0
0
0
0
0
0
0
0
0
0
0
0
0
0
0
0
0
0
0
0
0
0
0
0
0
0
0
0
0
0
0
0
0
0
0
0
0
0
0
0
0
0
0
0
0
0
0
0
0
0
0
0
0
0
0
0
0
0
0
0
0
0
0
0
0
0
0
0
0
0
0
0
0
0
0
0
0
0
0
0
0
0
0
0
0
0
0
0
0
0
0
0
0
0
0
0
0
0
0
0
0
0
0
0
0
0
0
0
0
0
0
0
0
0
0
0
0
0
0
0
0
0
0
0
0
0
0
0
0
0
0
0
0
0
0
0
0
0
0
0
0
0
0
0
0
0
0
0
0
0
0
0
0
0
0
0
0
0
0
0
0
0
0
0
0
0
0
0
0
0
0
0
0
0
0
0
0
0
0
0
0
0
0
0
0
0
0
0
0
0
0
0
0
0
0
0
0
0
0
0
0
0
0
0
0
0
0
0
0
0
0
0
0
0
0
0
0
0
0
0
0
0
0
0
0
0
0
0
0
0
0
0
0
0
0
0
0
0
0
0
0
0
0
0
0
0
0
0
0
0
0
0
0
0
0
0
0
0
0
0
0
0
0
0
0
0
0
0
0
0
0
0
0
0
0
0
0
0
0
0
0
0
0
0
0
0
0
0
0
0
0
0
0
0
0
0
0
0
0
0
0
0
0
0
0
0
0
0
0
0
0
0
0
0
0
0
0
0
0
0
0
0
0
0
0
0
0
0
0
0
0
0
0
0
0
0
0
0
0
0
0
0
0
0
0
0
0
0
0
0
0
0
0
0
0
0
0
0
0
0
0
0
0
0
0
0
0
0
0
0
0
0
0
0
0
0
0
0
0
0
0
0
0
0
0
0
0
0
0
0
0
0
0
0
0
0
0
0
0
0
0
0
0
0
0
0
0
0
0
0
0
0
0
0
0
0
0
0
0
0
0
0
0
0
0
0
0
0
0
0
0
0
0
0
0
0
0
0
0
0
0
0
0
0
0
0
0
0
0
0
0
0
0
0
0
0
0
0
0
0
0
0
0
0
0
0
0
0
0
0
0
0
0
0
0
0
0
0
0
0
0
0
0
0
0
0
0
0
0
0
0
0
0
0
0
0
0
0
0
0
0
0
0
0
0
0
0
0
0
0
0
0
0
0
0
0
0
0
0
0
0
0
0
0
0
0
0
0
0
0
0
0
0
0
0
0
0
0
0
0
0
0
0
0
0
0
0
0
0
0
0
0
0
0
0
0
0
0
0
0
0
0
0
0
0
0
0
0
0
0
0
0
0
0
0
0
0
0
0
0
0
0
0
0
0
0
0
0
0
0
0
0
0
0
0
0
0
0
0
0
0
0
0
0
0
0
0
0
0
0
0
0
0
0
0
0
0
0
0
0
0
0
0
0
0
0
0
0
0
0
0
0
0
0
0
0
0
0
0
0
0
0
0
0
0
0
0
0
0
0
0
0
0
0
0
0
0
0
0
0
0
0
0
0
0
0
0
0
0
0
0
0
0
0
0
0
0
0
0
0
0
0
0
0
0
0
0
0
0
0
0
0
0
0
0
0
0
0
0
0
0
0
0
0
0
0
0
0
0
0
0
0
0
0
0
0
0
0
0
0
0
0
0
0
0
0
0
0
0
0
0
0
0
0
0
0
0
0
0
0
0
0
0
0
0
0
0
0
0
0
0
0
0
0
0
0
0
0
0
0
0
0
0
0
0
0
0
0
0
0
0
0
0
0
0
0
0
0
0
0
0
0
0
0
0
0
0
0
0
0
0
0
0
0
0
0
0
0
0
0
0
0
0
0
0
0
0
0
0
0
0
0
0
0
0
0
0
0
0
0
0
0
0
0
0
0
0
0
0
0
0
0
0
0
0
0
0
0
0
0
0
0
0
0
0
0
0
0
0
0
0
0
0
0
0
0
0
0
0
0
0
0
0
0
0
0
0
0
0
0
0
0
0
0
0
0
0
0
0
0
0
0
0

## Štatistika
I/54 Moravské Lieskové - Nové mesto n/Váhom
Klasifikácia TP01/09 Tab. A.3. pre NETUHÉ asfaltové vozovky | 1 | 3480 m | 100%
| 2 | 0 m | 0%
| 3 | 0 m | 0%
| 4 | 0 m | 0%
| 5 | 0 m | 0%
Priemerná klas. celého úseku |  | 1
Priemerný Eekv úseku (Mpa) |  | 1191.48
Dĺžka diagnostikovaných úsekov (m) |  | 3480
Klasifikácia úsekov rozdelených podľa triedy dopravného zaťaženia TNV (TP031/09 Tab. A.3. pre NETUHÉ asfaltové vozovky)
ULS začiatok |  | ULS koniec |  | Kum. stanič. zač. (m) | Kum. stanič. kon. (m) | KM začiatok | KM koniec | Kum.vzdial. začiatok (m) | Kum.vzdial. koniec (m) | Dĺžka úseku (m) | Priem. Eekv (Mpa) | Priemerná klasifikácia | Hodnotenie | Trieda doprav. zaťaženia TNV
3514A44700 - 3514A44800 560 m |  | 3514A44800 - 3514A00108 499 m |  | 9707 | 13187 | 162.029 | 165.509 | 0 | 3480 | 3480 | 1191.48 | 1 | VÝBORNÁ | <= 500
[8 empty] | Krok merania [m] | Smer | Počet úderov | Zmeraná dĺžka [m] | Výpočet únosnosti
[8 empty] | 40 | 1,2 | 171 | 3480 | ÁNO

## Zosilnenie
I/54 Moravské Lieskové - Nové mesto n/Váhom
Č.ú. | ULS začiatok | ULS koniec | Staničenie km | Staničenie km | Kumulované staničemie začiatok (m) | Kumulované staničemie koniec (m) | Kumulovaná vzdialenosť začiatok (m) | Kumulovaná vzdialenosť koniec (m) | Dĺžka úseku (m) | Zosilnenie (cm)
|  |  | začiatok | koniec
1 | 3514A44700 - 3514A44800 560 m | 0 | 162.029 | 165.509 | 9707 | 13187 | 0 | 3480 | 3480 | 0
poznámka:
zosilnenie 0-3 = obnova krytu vozovky
zosilnenie 4-10 = zosilnenie vozovky
zosilnenie > 10 = potreba rekonštrukcie vozovky

## graf1
I/54 Moravské Lieskové - Nové mesto n/Váhom | I/54 Moravské Lieskové - Nové mesto n/Váhom (pokračovanie)
hodnoty z intervalu (0;-2) - neplatný výpočet